## Температурный лист
|  | ТЕМПЕРАТУРНЫЙ ЛИСТ № ___ | [7 empty] | 01(1S,1-3К)-24 | [6 empty] | ярус(номера_КТ)-номер_ТЛ
СТРОИТЕЛЬНАЯ ОРГАНИЗАЦИЯ: |  |  |  |  | Наименование организации, выполняющей работы
ОБЪЕКТ: | Наименование и адрес объекта, на котором выполняется контроль
тип конструкции | [6 empty] | колонны |  |  | схема расположения (привязка) КТ
класс бетона по R на сжатие / кгс/см2 | [6 empty] | В35 | 450
вид термообработки (ТО) | [6 empty] | НП
t ¦бетона / воздуха¦ перед началом ТО, град | [6 empty] | 5 | -7
дата и время начала выдерживания | [6 empty] | 09-12-10 18-00
продолжительность выдерживания, ч | [6 empty] | 58
продолжительность ¦ТО / остывания¦, час | [6 empty] | 42 | 16
R ¦при распалубке / после остывания¦, %Rm | [6 empty] | 40 | 55
Дата, время | Время выдержи-вания, ч | Температура бетона в контрольных точках, град | [9 empty] | Примечания
|  | 1S | 1K | 2K | 3K | 5 | 6 | 7 | 8 | 9 | 10 | [5 empty] | 1 | 2 | 3 | 4 | 5 | 6 | 7 | 8 | 9 | 10
18-00 | 0 | 9 | 6 | 5 | 5 | [11 empty] | 46 | 30 | 24 | 26 | 0 | 0 | 0 | 0 | 0 | 0
20-00 | 2 | 14 | 9 | 7 | 8 | [11 empty] | 72 | 42 | 38 | 40 | 0 | 0 | 0 | 0 | 0 | 0
22-00 | 4 | 22 | 12 | 12 | 12 | [11 empty] | 100 | 60 | 54 | 54 | 0 | 0 | 0 | 0 | 0 | 0
24-00 | 6 | 28 | 18 | 15 | 15 | [11 empty] | 118 | 80 | 80 | 80 | 0 | 0 | 0 | 0 | 0 | 0
2-00 | 8 | 31 | 22 | 25 | 25 | [11 empty] | 126 | 106 | 108 | 110 | 0 | 0 | 0 | 0 | 0 | 0
4-00 | 10 | 32 | 31 | 29 | 30 | [11 empty] | 124 | 128 | 128 | 124 | 0 | 0 | 0 | 0 | 0 | 0
6-00 | 12 | 30 | 33 | 35 | 32 | [11 empty] | 128 | 138 | 146 | 134 | 0 | 0 | 0 | 0 | 0 | 0
8-00 | 14 | 34 | 36 | 38 | 35 | [11 empty] | 142 | 144 | 152 | 140 | 0 | 0 | 0 | 0 | 0 | 0
10-00 | 16 | 37 | 36 | 38 | 35 | [11 empty] | 335 | 375 | 395 | 375 | 0 | 0 | 0 | 0 | 0 | 0
15-00 | 21 | 30 | 39 | 41 | 40 | [11 empty] | 224 | 324 | 344 | 328 | 0 | 0 | 0 | 0 | 0 | 0
19-00 | 25 | 26 | 42 | 45 | 42 | [11 empty] | 192 | 348 | 368 | 344 | 0 | 0 | 0 | 0 | 0 | 0
23-00 | 29 | 22 | 45 | 47 | 44 | [6 empty] | откл. прогрева по 1S |  |  |  |  | 252 | 658 | 672 | 644 | 0 | 0 | 0 | 0 | 0 | 0
6-00 | 36 | 14 | 49 | 49 | 48 | [11 empty] | 96 | 392 | 396 | 384 | 0 | 0 | 0 | 0 | 0 | 0
10-00 | 40 | 10 | 49 | 50 | 48 | [11 empty] | 36 | 198 | 202 | 194 | 0 | 0 | 0 | 0 | 0 | 0
12-00 | 42 | 8 | 50 | 51 | 49 | [6 empty] | отключение прогрева |  |  |  |  | 28 | 192 | 186 | 188 | 0 | 0 | 0 | 0 | 0 | 0
14-00 | 44 | 6 | 46 | 42 | 45 | [11 empty] | 22 | 156 | 144 | 150 | 0 | 0 | 0 | 0 | 0 | 0
16-00 | 46 | 5 | 32 | 30 | 30 | [11 empty] | 18 | 106 | 110 | 106 | 0 | 0 | 0 | 0 | 0 | 0
18-00 | 48 | 4 | 21 | 25 | 23 | [11 empty] | 24 | 148 | 160 | 140 | 0 | 0 | 0 | 0 | 0 | 0
22-00 | 52 | 2 | 16 | 15 | 12 | [11 empty] | 12 | 120 | 114 | 102 | 0 | 0 | 0 | 0 | 0 | 0
4-00 | 58 | 0 | 4 | 4 | 5 | [11 empty] | 0 | 0 | 0 | 0 | 0 | 0 | 0 | 0 | 0 | 0
| 58 | [15 empty] | 0 | 0 | 0 | 0 | 0 | 0 | 0 | 0 | 0 | 0
| 58 | [15 empty] | 0 | 0 | 0 | 0 | 0 | 0 | 0 | 0 | 0 | 0
| 58 | [15 empty] | 0 | 0 | 0 | 0 | 0 | 0 | 0 | 0 | 0 | 0
58
S, оС*ч | 58 | 1047.5 | 1872.5 | 1910.5 | 1831.5 | 0 | 0 | 0 | 0 | 0 | 0 |  | *цветами отмечены: |  |  |  | 1047.5 | 1872.5 | 1910.5 | 1831.5 | 0 | 0 | 0 | 0 | 0 | 0
tср, оС |  | 18.06034 | 32.28448 | 32.93966 | 31.57759 | 0 | 0 | 0 | 0 | 0 | 0 |  | входные и расчётные
Tприв, ч |  | 52.375 | 93.625 | 95.525 | 91.575 | 0 | 0 | 0 | 0 | 0 | 0 |  | данные |  |  |  |  | * длинные формулы Excel понимает плохо,
R, %Rm |  | 41 | 56 | 57 | 56 | [12 empty] | поэтому расчёт делаем в сторонке ;)
Нормальное твердение:
[12 empty] | бетон: |  | В35 (ПЦ400) |  |  | интерполятор прочности:
[12 empty] | 20 | %Rm - |  | 23 | час | 24 | 20.90909
[12 empty] | 30 | %Rm - |  | 34 | час | 35 | 30.71429
[12 empty] | 40 | %Rm - |  | 48 | час | 52 | 41.66667
[12 empty] | 50 | %Rm - |  | 72 | час | 91 | 56.12903
[12 empty] | 60 | %Rm - |  | 103 | час | 104 | 60.27027
[12 empty] | 70 | %Rm - |  | 140 | час | 141 | 70.15625
[12 empty] | 80 | %Rm - |  | 204 | час | 205 | 80.0641
[12 empty] | 90 | %Rm - |  | 360 | час | час | %Rm
ОТВЕТСТВЕННЫЙ ЗА ТЕРМООБРАБОТКУ: | [6 empty] | ****************
ПРОИЗВОДИТЕЛЬ РАБОТ: |  |  |  | **********************
betonrpogrev.ru

## Температурный лист (2)
|  | ТЕМПЕРАТУРНЫЙ ЛИСТ № ___ | [7 empty] | 01(1S,1-3К)-24
СТРОИТЕЛЬНАЯ ОРГАНИЗАЦИЯ: |  |  |  |  | Наименование организации, выполняющей работы
ОБЪЕКТ: | Наименование и адрес объекта, на котором выполняется контроль
тип конструкции | [6 empty] | колонны |  |  | схема расположения (привязка) КТ
класс бетона по R на сжатие / кгс/см2 | [6 empty] | В35 | 450
вид термообработки (ТО) | [6 empty] | НП
t ¦бетона / воздуха¦ перед началом ТО, град | [6 empty] | 5 | -7
дата и время начала выдерживания | [6 empty] | 09-12-10 18-00
продолжительность выдерживания, ч | [6 empty] | 58
продолжительность ¦ТО / остывания¦, час | [6 empty] | 42 | 16
R ¦при распалубке / после остывания¦, %Rm | [6 empty] | 55 | 60
Дата, время | Время выдержи-вания, ч | Температура бетона в контрольных точках, град | [5 empty] | Приведёный возраст по контрольным точкам, час | [5 empty] | Примечания
|  | 1S | 1K | 2K | 3K | 5 | 6 | 1s | 1k | 2k | 3k | 5 | 6
18-00 | 0 | 9 | 6 | 5 | 5 |  |  | 0 | 0 | 0 | 0 | 0 | 0
20-00 | 2 | 14 | 9 | 7 | 8 |  |  | 1.15 | 0.75 | 0.6 | 0.65 | 0 | 0
22-00 | 4 | 22 | 12 | 12 | 12 |  |  | 2.95 | 1.8 | 1.55 | 1.65 | 0 | 0
24-00 | 6 | 28 | 18 | 15 | 15 |  |  | 5.45 | 3.3 | 2.9 | 3 | 0 | 0
2-00 | 8 | 31 | 22 | 25 | 25 |  |  | 8.4 | 5.3 | 4.9 | 5 | 0 | 0
4-00 | 10 | 32 | 31 | 29 | 30 |  |  | 11.55 | 7.95 | 7.6 | 7.75 | 0 | 0
6-00 | 12 | 30 | 33 | 35 | 32 |  |  | 14.65 | 11.15 | 10.8 | 10.85 | 0 | 0
8-00 | 14 | 34 | 36 | 38 | 35 |  |  | 17.85 | 14.6 | 14.45 | 14.2 | 0 | 0
10-00 | 16 | 37 | 36 | 38 | 35 |  |  | 21.4 | 18.2 | 18.25 | 17.7 | 0 | 0
15-00 | 21 | 30 | 39 | 41 | 40 |  |  | 29.775 | 27.575 | 28.125 | 27.075 | 0 | 0
19-00 | 25 | 26 | 42 | 45 | 42 |  |  | 35.375 | 35.675 | 36.725 | 35.275 | 0 | 0
23-00 | 29 | 22 | 45 | 47 | 44 |  |  | 40.175 | 44.375 | 45.925 | 43.875 | 0 | 0 | отключ.1S
6-00 | 36 | 14 | 49 | 49 | 48 |  |  | 46.475 | 60.825 | 62.725 | 59.975 | 0 | 0
10-00 | 40 | 10 | 49 | 50 | 48 |  |  | 48.875 | 70.625 | 72.625 | 69.575 | 0 | 0
12-00 | 42 | 8 | 50 | 51 | 49 |  |  | 49.775 | 75.575 | 77.675 | 74.425 | 0 | 0 | отключ.
14-00 | 44 | 6 | 46 | 42 | 45 |  |  | 50.475 | 80.375 | 82.325 | 79.125 | 0 | 0
16-00 | 46 | 5 | 32 | 30 | 30 |  |  | 51.025 | 84.275 | 85.925 | 82.875 | 0 | 0
18-00 | 48 | 4 | 21 | 25 | 23 |  |  | 51.475 | 86.925 | 88.675 | 85.525 | 0 | 0
22-00 | 52 | 2 | 16 | 15 | 12 |  |  | 52.075 | 90.625 | 92.675 | 89.025 | 0 | 0
4-00 | 58 | 0 | 4 | 4 | 5 |  |  | 52.375 | 93.625 | 95.525 | 91.575 | 0 | 0
| 58 | [6 empty] | 52.375 | 93.625 | 95.525 | 91.575 | 0 | 0
| 58 | [6 empty] | 52.375 | 93.625 | 95.525 | 91.575 | 0 | 0
| 58 | [6 empty] | 52.375 | 93.625 | 95.525 | 91.575 | 0 | 0
| 58 | [6 empty] | 52.375 | 93.625 | 95.525 | 91.575 | 0 | 0
tср, оС | 58 | 18.06034 | 32.28448 | 32.93966 | 31.57759 | 0 | 0 | 40 | 59 | 60 | 58 |  |  | R, %Rm
Нормальное твердение:
[12 empty] | бетон: |  | В35 (ПЦ400) |  |  | интерполятор прочности:
[12 empty] | 20 | %Rm - |  | 21 | час | 21 | 20
[12 empty] | 30 | %Rm - |  | 33 | час | 33 | 30
[12 empty] | 40 | %Rm - |  | 51 | час | 52 | 40.55556
[12 empty] | 50 | %Rm - |  | 69 | час | 91 | 58.14815
[12 empty] | 60 | %Rm - |  | 96 | час | 96 | 60
[12 empty] | 70 | %Rm - |  | 132 | час | 132 | 70
[12 empty] | 80 | %Rm - |  | 216 | час | 216 | 80
[12 empty] | 90 | %Rm - |  | 408 | час | час | %Rm
*цветами отмечены:
входные и расчётные
ОТВЕТСТВЕННЫЙ ЗА ТЕРМООБРАБОТКУ: | [6 empty] | **************** | [5 empty] | данные
ПРОИЗВОДИТЕЛЬ РАБОТ: |  |  |  | **********************
Note on A1: Спецстрой-АМБ: Открыть страницу сайта, с которой скачан этот документ